## Feuil1
Nom échantillon | Nom fichiers | Epaisseur (mm) | Reçus le | Absorptivité globale - Cycle 00 | Emmissivité à 5µm - Cycle 00 | Flux max souhaité (kW/m²) | T souhaitée (°C) | T (°C) visé avec réglage émissivité pyro à 1 | Action | Dates | Détails actions | Débit d'air estimé | Débit d'air réel | Rajout
H-T91-BSII-Sc 1 | T91_BSII_1 | 3 | 2016-12-12 | 96.26528 | 66.3 | 500 | 650 | 547 |  |  | Exemple si Training : Essai créneaux, puis triangles
H-T91-BSII-Sc 2 | T91_BSII_2 | 3.1 | 2016-12-12 | 96.05722 | 65.9 | 500 | 650 | 547 |  |  | Exemple si Aging : Créneaux, cycles 1-70 ; 71-132 ; 133-200
H-T91-BSII-Sc 3 | T91_BSII_3 | 3 | 2016-12-12 | 96.22204 | 67.5 | 500 | 650 | 547
T91-INTA-Sc 1-RAI 198 | T91_INTA_198 | 2.9 | 2017-01-06 | 96.29914 | 77.8 | 500 | 650 | 582
T91-INTA-Sc 1-RAI 199 | T91_INTA_199 | 2.9 | 2017-01-06 | 96.33846 | 77.5 | 500 | 650 | 582
T91-INTA-Sc 1-RAI 200 | T91_INTA_200 | 2.9 | 2017-01-06 | 96.3082 | 77 | 500 | 650 | 582
T91-INTA-Sc 1-RAI 202 | T91_INTA_202 | 2.9 | 2016-12 | 96.35263 | 62.6 | 500 | 650 | 533
T91-INTA-Sc 1-RAI 2021 | T91_INTA_2021 | 2.7 | 2016-12 | 96.20787 | 62.4 | 500 | 650 | 533
T91-INTA-Sc 1-RAI 203 | T91_INTA_203 | 2.8 | 2016-12 | 96.00267 | 62.9 | 500 | 650 | 533
I F01 | T91_FRA_01 | 5.7 | 2016-12-12 | 94.07179 | 16 | 500 | 650 | 313 | Training
I F05 | T91_FRA_05 | 5.6 | 2016-12-12 | 93.87552 | 16 | 500 | 650 | 313 | Training
I F11 | T91_FRA_11 | 5.7 | 2016-12-12 | 94.35102 | 16 | 500 | 650 | 313 | Training
I F15 | T91_FRA_15 | 5.7 | 2016-12-12 | 93.89475 | 16 | 500 | 650 | 313 | Aging
I F21 | T91_FRA_21 | 5.6 | 2016-12-12 | 94.58715 | 16 | 500 | 650 | 313 | Aging
I F25 | T91_FRA_25 | 6.2 | 2016-12-12 | 94.751 | 16 | 500 | 650 | 313 | Aging
| T91_DFI_1 | 3.1 | 2017-02-24 | 90.99654 | 63 | 500 | 650 | 537
| T91_DFI_2 | 3.1 | 2017-02-24 | 91.13504 | 63.1 | 500 | 650 | 537
| T91_DFI_3 | 3.1 | 2017-02-24 | 90.76891 | 65.2 | 500 | 650 | 537
H-T22-BSII-Sc 1 | T22_BSII_1 | 3.1 | 2016-12-12 | 96.35342 | 74.5478 | 600 | 600 | 521 | [6 empty] | T22_BSII_1_C1-70
H-T22-BSII-Sc 2 | T22_BSII_2 | 3.1 | 2016-12-12 | 96.39499 | 69.9889 | 600 | 600 | 521
H-T22-BSII-Sc 3 | T22_BSII_3 | 3 | 2016-12-12 | 96.36743 | 72.9801 | 600 | 600 | 521
H-T22-BSII-Sc 4 | T22_BSII_4 | 3 | 2016-12-12 | 96.34359 | 71.3093 | 600 | 600 | 521
H-T22-BSII-Sc 5 | T22_BSII_5 | 3.1 | 2016-12-12 | 96.38694 | 70.6338 | 600 | 600 | 521
H-T22-BSII-Sc 6 | T22_BSII_6 | 3 | 2016-12-12 | 96.27595 | 69.1815 | 600 | 600 | 521
T22-INTA-Sc 1-RAI 224 | T22_INTA_224 | 2.9 | 2017-01 | 96.00792 | 68.4242 | 600 | 600 | 512
T22-INTA-Sc 1-RAI 225 | T22_INTA_225 | 2.9 | 2017-01 | 95.93965 | 69.4071 | 600 | 600 | 512
T22-INTA-Sc 1-RAI 226 | T22_INTA_226 | 2.9 | 2017-01 | 95.91711 | 67.5909 | 600 | 600 | 512
T22-INTA-Sc 1-RAI 227 | T22_INTA_227 | 2.9 | 2017-01 | 95.9677 | 68.1375 | 600 | 600 | 512
T22-INTA-Sc 1-RAI 228 | T22_INTA_228 | 2.7 | 2017-01 | 95.93541 | 67.9895 | 600 | 600 | 512
T22-INTA-Sc 1-RAI 229 | T22_INTA_229 | 2.9 | 2017-01 | 96.0075 | 68.5836 | 600 | 600 | 512
II F03 | T22_FRA_03 | 5.7 | 2016-12-12 | 94.0605 | 17 | 600 | 600 | 298 | Aging |  | Best sample, final aging
II F05 | T22_FRA_05 | 5.7 | 2016-12-12 | 94.35009 | 17 | 600 | 600 | 298 | Training
II F13 | T22_FRA_13 | 6.1 | 2016-12-12 | 93.44166 | 17 | 600 | 600 | 298 | Aging
II F15 | T22_FRA_15 | 6.7 | 2016-12-12 | 93.67191 | 17 | 600 | 600 | 298 | Aging
II F23 | T22_FRA_23 | 6.1 | 2016-12-12 | 94.06708 | 17 | 600 | 600 | 298 | Training
II F25 | T22_FRA_25 | 6.7 | 2016-12-12 | 93.91929 | 17 | 600 | 600 | 298 | Training
| T22_DFI_1 |  |  |  |  | 600 | 600
| T22_DFI_2 |  |  |  |  | 600 | 600
| T22_DFI_3 |  |  |  |  | 600 | 600
| T22_DFI_4 |  |  |  |  | 600 | 600
| T22_DFI_5 |  |  |  |  | 600 | 600
| T22_DFI_6 |  |  |  |  | 600 | 600
VM12-B-SC-1 | VM_BSII_1 | 3.1 | 2016-12-12 |  |  | 500 | 650
VM12-B-SC-2 | VM_BSII_2 | 3.1 | 2016-12-12 |  |  | 500 | 650
VM12-B-SC-3 | VM_BSII_3 | 3.1 | 2016-12-12 |  |  | 500 | 650
| VM_INTA_ |  |  |  |  | 500 | 650
| VM_INTA_ |  |  |  |  | 500 | 650
| VM_INTA_ |  |  |  |  | 500 | 650
III F01 | VM_FRA_01 | 3 | 2016-12-12 |  | 16 | 500 | 650 | 313 | Training
III F05 | VM_FRA_05 | 2.9 | 2016-12-12 |  | 16 | 500 | 650 | 313 | Training
III F11 | VM_FRA_11 | 3 | 2016-12-12 |  | 16 | 500 | 650 | 313 | Training
III F15 | VM_FRA_15 | 2.8 | 2016-12-12 |  | 16 | 500 | 650 | 313 | Aging
III F21 | VM_FRA_21 | 2.7 | 2016-12-12 |  | 16 | 500 | 650 | 313 | Aging
III F25 | VM_FRA_25 | 2.9 | 2016-12-12 |  | 16 | 500 | 650 | 313 | Aging
| VM_DFI_1 | 3.2 | 2017-02-24 |  |  | 500 | 650
| VM_DFI_2 | 3 | 2017-02-24 |  |  | 500 | 650
| VM_DFI_3 | 3 | 2017-02-24 |  |  | 500 | 650
H-IN-BSII-SC1 | Inc_BSII_1 | 1.1 | 2016-12-12 | 97.25247 | 92.3944 | 750 | 700 | 673
H-IN-BSII-SC2 | Inc_BSII_2 | 1.1 | 2016-12-12 | 97.22389 | 92.4885 | 750 | 700 | 673
H-IN-BSII-SC3 | Inc_BSII_3 | 1.1 | 2016-12-12 | 97.19676 | 90.9904 | 750 | 700 | 673
H-IN-BSII-SC4 | Inc_BSII_4 | 1.1 | 2016-12-12 | 96.61183 | 89.9235 | 750 | 700 | 673
H-IN-BSII-SC5 | Inc_BSII_5 | 1.1 | 2016-12-12 | 97.10062 | 91.9134 | 750 | 700 | 673
H-IN-BSII-SC6 | Inc_BSII_6 | 1.1 | 2016-12-12 | 97.17161 | 91.9482 | 750 | 700 | 673
| Inc_INTA_ |  |  |  |  | 750 | 700
| Inc_INTA_ |  |  |  |  | 750 | 700
| Inc_INTA_ |  |  |  |  | 750 | 700
| Inc_INTA_ |  |  |  |  | 750 | 700
| Inc_INTA_ |  |  |  |  | 750 | 700
| Inc_INTA_ |  |  |  |  | 750 | 700
IIII F01 | Inc_FRA_01 | 0.9 | 2016-12-12 | 93.90341 | 16 | 750 | 700 | 333 | Training
IIII F05 | Inc_FRA_05 | 0.9 | 2016-12-12 | 93.88191 | 16 | 750 | 700 | 333 | Training
IIII F11 | Inc_FRA_11 | 0.9 | 2016-12-12 | 94.38951 | 16 | 750 | 700 | 333 | Training
IIII F15 | Inc_FRA_15 | 0.9 | 2016-12-12 | 93.83752 | 16 | 750 | 700 | 333 | Aging
IIII F21 | Inc_FRA_21 | 0.9 | 2016-12-12 | 94.3328 | 16 | 750 | 700 | 333 | Aging
IIII F25 | Inc_FRA_25 | 0.9 | 2016-12-12 | 94.37888 | 16 | 750 | 700 | 333 | Aging
| Inc_DFI_1 |  |  |  |  | 750 | 700
| Inc_DFI_2 |  |  |  |  | 750 | 700
| Inc_DFI_3 |  |  |  |  | 750 | 700
| Inc_DFI_4 |  |  |  |  | 750 | 700
| Inc_DFI_5 |  |  |  |  | 750 | 700
essai | Inc_DFI_6 |  |  |  |  | 750 | 700
Note on C8: RR: Les épaisseurs du 202 et 2021 sont peut être inversées.
Note on F1: RR: Prise égale à l'absorptivité à 5µm pour BSII, Inta et DFI. Valeur donnée par Fraunhofer pour leurs échantillons.

## Feuil2
Accelerated aging
Accelerated aging
A
2
3
5