## Feuil1
Nom échantillon	Nom fichiers	Epaisseur (mm)	Reçus le	Absorptivité globale - Cycle 00	Emmissivité à 5µm - Cycle 00	Flux max souhaité (kW/m²)	T souhaitée (°C)	T (°C) visé / avec réglage émissivité pyro à 1	Action	Dates	Détails actions	Débit d'air estimé	Débit d'air réel	Rajout
H-T91-BSII-Sc 1	T91_BSII_1	3	2016-12-12	96,3	66,3	500	650	547			Exemple si Training : Essai créneaux, puis triangles
H-T91-BSII-Sc 2	T91_BSII_2	3,1	2016-12-12	96,1	65,9	500	650	547			Exemple si Aging : Créneaux, cycles 1-70 ; 71-132 ; 133-200
H-T91-BSII-Sc 3	T91_BSII_3	3	2016-12-12	96,2	67,5	500	650	547
T91-INTA-Sc 1-RAI 198	T91_INTA_198	2,9	2017-01-06	96,3	77,8	500	650	582
T91-INTA-Sc 1-RAI 199	T91_INTA_199	2,9	2017-01-06	96,3	77,5	500	650	582
T91-INTA-Sc 1-RAI 200	T91_INTA_200	2,9	2017-01-06	96,3	77,0	500	650	582
T91-INTA-Sc 1-RAI 202	T91_INTA_202	2,9	2016-12	96,4	62,6	500	650	533
T91-INTA-Sc 1-RAI 2021	T91_INTA_2021	2,7	2016-12	96,2	62,4	500	650	533
T91-INTA-Sc 1-RAI 203	T91_INTA_203	2,8	2016-12	96,0	62,9	500	650	533
I F01	T91_FRA_01	5,7	2016-12-12	94,1	16	500	650	313	Training
I F05	T91_FRA_05	5,6	2016-12-12	93,9	16	500	650	313	Training
I F11	T91_FRA_11	5,7	2016-12-12	94,4	16	500	650	313	Training
I F15	T91_FRA_15	5,7	2016-12-12	93,9	16	500	650	313	Aging
I F21	T91_FRA_21	5,6	2016-12-12	94,6	16	500	650	313	Aging
I F25	T91_FRA_25	6,2	2016-12-12	94,8	16	500	650	313	Aging
	T91_DFI_1	3,1	2017-02-24	91,0	63,0	500	650	537
	T91_DFI_2	3,1	2017-02-24	91,1	63,1	500	650	537
	T91_DFI_3	3,1	2017-02-24	90,8	65,2	500	650	537
H-T22-BSII-Sc 1	T22_BSII_1	3,1	2016-12-12	96,4	74,5	600	600	521
H-T22-BSII-Sc 2	T22_BSII_2	3,1	2016-12-12	96,4	70,0	600	600	521
H-T22-BSII-Sc 3	T22_BSII_3	3	2016-12-12	96,4	73,0	600	600	521
H-T22-BSII-Sc 4	T22_BSII_4	3	2016-12-12	96,3	71,3	600	600	521
H-T22-BSII-Sc 5	T22_BSII_5	3,1	2016-12-12	96,4	70,6	600	600	521
H-T22-BSII-Sc 6	T22_BSII_6	3	2016-12-12	96,3	69,2	600	600	521
T22-INTA-Sc 1-RAI 224	T22_INTA_224	2,9	2017-01	96,0	68,4	600	600	512
T22-INTA-Sc 1-RAI 225	T22_INTA_225	2,9	2017-01	95,9	69,4	600	600	512
T22-INTA-Sc 1-RAI 226	T22_INTA_226	2,9	2017-01	95,9	67,6	600	600	512
T22-INTA-Sc 1-RAI 227	T22_INTA_227	2,9	2017-01	96,0	68,1	600	600	512
T22-INTA-Sc 1-RAI 228	T22_INTA_228	2,7	2017-01	95,9	68,0	600	600	512
T22-INTA-Sc 1-RAI 229	T22_INTA_229	2,9	2017-01	96,0	68,6	600	600	512
II F03	T22_FRA_03	5,7	2016-12-12	94,1	17	600	600	298	Aging		Best sample, final aging
II F05	T22_FRA_05	5,7	2016-12-12	94,4	17	600	600	298	Training
II F13	T22_FRA_13	6,1	2016-12-12	93,4	17	600	600	298	Aging
II F15	T22_FRA_15	6,7	2016-12-12	93,7	17	600	600	298	Aging
II F23	T22_FRA_23	6,1	2016-12-12	94,1	17	600	600	298	Training
II F25	T22_FRA_25	6,7	2016-12-12	93,9	17	600	600	298	Training
	T22_DFI_1					600	600
	T22_DFI_2					600	600
	T22_DFI_3					600	600
	T22_DFI_4					600	600
	T22_DFI_5					600	600
	T22_DFI_6					600	600
VM12-B-SC-1	VM_BSII_1	3,1	2016-12-12			500	650
VM12-B-SC-2	VM_BSII_2	3,1	2016-12-12			500	650
VM12-B-SC-3	VM_BSII_3	3,1	2016-12-12			500	650
	VM_INTA_					500	650
	VM_INTA_					500	650
	VM_INTA_					500	650
III F01	VM_FRA_01	3	2016-12-12		16	500	650	313	Training
III F05	VM_FRA_05	2,9	2016-12-12		16	500	650	313	Training
III F11	VM_FRA_11	3	2016-12-12		16	500	650	313	Training
III F15	VM_FRA_15	2,8	2016-12-12		16	500	650	313	Aging
III F21	VM_FRA_21	2,7	2016-12-12		16	500	650	313	Aging
III F25	VM_FRA_25	2,9	2016-12-12		16	500	650	313	Aging
	VM_DFI_1	3,2	2017-02-24			500	650
	VM_DFI_2	3	2017-02-24			500	650
	VM_DFI_3	3	2017-02-24			500	650
H-IN-BSII-SC1	Inc_BSII_1	1,1	2016-12-12	97,3	92,4	750	700	673
H-IN-BSII-SC2	Inc_BSII_2	1,1	2016-12-12	97,2	92,5	750	700	673
H-IN-BSII-SC3	Inc_BSII_3	1,1	2016-12-12	97,2	91,0	750	700	673
H-IN-BSII-SC4	Inc_BSII_4	1,1	2016-12-12	96,6	89,9	750	700	673
H-IN-BSII-SC5	Inc_BSII_5	1,1	2016-12-12	97,1	91,9	750	700	673
H-IN-BSII-SC6	Inc_BSII_6	1,1	2016-12-12	97,2	91,9	750	700	673
	Inc_INTA_					750	700
	Inc_INTA_					750	700
	Inc_INTA_					750	700
	Inc_INTA_					750	700
	Inc_INTA_					750	700
	Inc_INTA_					750	700
IIII F01	Inc_FRA_01	0,9	2016-12-12	93,9	16	750	700	333	Training
IIII F05	Inc_FRA_05	0,9	2016-12-12	93,9	16	750	700	333	Training
IIII F11	Inc_FRA_11	0,9	2016-12-12	94,4	16	750	700	333	Training
IIII F15	Inc_FRA_15	0,9	2016-12-12	93,8	16	750	700	333	Aging
IIII F21	Inc_FRA_21	0,9	2016-12-12	94,3	16	750	700	333	Aging
IIII F25	Inc_FRA_25	0,9	2016-12-12	94,4	16	750	700	333	Aging
	Inc_DFI_1					750	700
	Inc_DFI_2					750	700
	Inc_DFI_3					750	700
	Inc_DFI_4					750	700
	Inc_DFI_5					750	700
	Inc_DFI_6					750	700

## Feuil2
Accelerated aging
Accelerated aging
A
2
3
5